## FULL DATA
[6 empty] | Austenizado |  | Austenizado | Quench | Quench | Revenido
[6 empty] | Austenizado |  |  | Cabezales
TIPO | OD | WT | Grado | Clave | Proveedor | Calentamiento L1 | Calentamiento L2 | Empape L2 | Vel. Pasaje | Flujo | Calentamiento L1 | Calentamiento L2 | Empape L1 | Empape L2 | TC [s] | Pc/h | Pc/Turno | Check
CAS | 5.5 | 0.304 | L80 | 701 | SIDERCA | 860 |  | 910 | 0.33 | 1500 | 690 |  |  | 690 | 66 | 54.54545 | 436.3636 | ok
CAS | 5.5 | 0.304 | N80 | 350 | TAMSA | 850 |  | 920 | 0.38 | 1500 | 660 |  |  | 660 | 58 | 62.06897 | 496.5517 | ok
CAS | 5.5 | 0.304 | N80 | 701 | SIDERCA | 850 |  | 920 | 0.38 | 1500 | 660 |  |  | 660 | 58 | 62.06897 | 496.5517 | ok
CAS | 5.5 | 0.304 | P110 | 350 | TAMSA | 870 |  | 930 | 0.31 | 1500 | 510 |  |  | 510 | 70 | 51.42857 | 411.4286 | ok
CAS | 5.5 | 0.304 | P110 ICCY | 350 | TAMSA | 860 |  | 900 | 0.31 | 1500 | 490 |  |  | 490 | 100 | 36 | 288 | ok
CAS | 5.5 | 0.304 | L80 | 350 | TAMSA | 860 |  | 910 | 0.33 | 1500 | 690 |  |  | 690 | 66 | 54.54545 | 436.3636 | ok
CAS | 5.5 | 0.476 | L80 | 364 | TAMSA | 850 |  | 920 | 0.2 | 1500 | 703 |  |  | 703 | 100 | 36 | 288 | ok
CAS | 5.5 | 0.476 | P110 ICCY | 364 | TAMSA | 850 |  | 920 | 0.2 | 1500 | 555 |  |  | 555 | 120 | 30 | 240 | ok
CAS | 5.5 | 0,476 | P110 | 350 | TAMSA | 850 |  | 900 | 0.2 | 1600 | 530 |  |  | 530 | 84 | 42.85714 | 342.8571 | ok
CAS | 7 | 0.272 | N80 | 350 | TAMSA | 870 |  | 890 | 0.27 | 1450 | 655 |  |  | 655 | 65 | 55.38462 | 443.0769 | ok
CAS | 7 | 0.317 | L80 | 701 | SIDERCA | 860 |  | 920 | 0.22 | 1500 | 673 |  |  | 673 | 95 | 37.89474 | 303.1579 | ok
CAS | 7 | 0.317 | N80 | 701 | SIDERCA | 860 |  | 920 | 0.28 | 1500 | 650 |  |  | 650 | 69 | 52.17391 | 417.3913 | ok
CAS | 7 | 0.317 | N80 | 704 | TAMSA | 860 |  | 920 | 0.28 | 1500 | 715 |  |  | 715 | 64 | 56.25 | 450 | ok
CAS | 7 | 0.317 | N80 | 350 | TAMSA | 860 |  | 920 | 0.28 | 1500 | 650 |  |  | 650 | 69 | 52.17391 | 417.3913 | ok
CAS | 7 | 0.317 | L80 | 350 | TAMSA | 860 |  | 920 | 0.22 | 1500 | 673 |  |  | 673 | 95 | 37.89474 | 303.1579 | ok
CAS | 7 | 0.317 | P110 ICCY | 364 | TAMSA | 830 |  | 900 | 0.23 | 1400 | 555 |  |  | 555 | 95 | 37.89474 | 303.1579 | ok
CAS | 7 | 0.317 | P110 ICCY | 356 | TAMSA | 870 |  | 920 | 0.2 | 1500 | 490 |  |  | 490 | 88 | 40.90909 | 327.2727 | ok
CAS | 7 | 0.317 | P110 ICCY | 701 | SIDERCA | 870 |  | 920 | 0.2 | 1500 | 490 |  |  | 490 | 88 | 40.90909 | 327.2727 | ok
CAS | 7 | 0.317 | P110 ICCY | 704 | TAMSA | 830 |  | 900 | 0.25 | 1400 | 550 |  |  | 550 | 83 | 43.37349 | 346.988 | ok
CAS | 7 | 0.362 | L80 | 704 | SIDERCA | 870 |  | 890 | 0.23 | 1500 | 717 |  |  | 725 | 90 | 40 | 320 | ok
CAS | 7 | 0.362 | L80 | 701 | SIDERCA | 850 |  | 910 | 0.21 | 1400 | 670 |  |  | 670 | 100 | 36 | 288 | ok
CAS | 7 | 0.362 | N80 | 350 | TAMSA | 850 |  | 890 | 0.26 | 1600 | 645 |  |  | 645 | 72 | 50 | 400 | ok
CAS | 7 | 0.362 | N80 | 360 | TAMSA | 860 |  | 900 | 0.26 | 1500 | 710 |  |  | 710 | 72 | 50 | 400 | ok
CAS | 7 | 0.362 | N80 | 431 | DALMINE | 860 |  | 890 | 0.25 | 1500 | 640 |  |  | 640 | 75 | 48 | 384 | ok
CAS | 7 | 0.362 | N80 | 701 | SIDERCA | 850 |  | 890 | 0.26 | 1600 | 645 |  |  | 645 | 72 | 50 | 400 | ok
CAS | 7 | 0.362 | L80 CR1 | 302 | TAMSA | 860 |  | 900 | 0.22 | 1450 | 720 |  |  | 720 | 105 | 34.28571 | 274.2857 | ok
CAS | 7 | 0.362 | P110 | 350 | TAMSA | 860 |  | 920 | 0.26 | 1500 | 525 |  |  | 525 | 77 | 46.75325 | 374.026 | ok
CAS | 7 | 0.362 | P110 | 701 | SIDERCA | 860 |  | 920 | 0.26 | 1500 | 525 |  |  | 525 | 77 | 46.75325 | 374.026 | ok
CAS | 7 | 0.362 | P110 | 360 | TAMSA | 860 |  | 920 | 0.26 | 1500 | 560 |  |  | 560 | 83 | 43.37349 | 346.988 | ok
CAS | 7 | 0.362 | P110 | 431 | DALMINE | 860 |  | 920 | 0.26 | 1500 | 525 |  |  | 525 | 77 | 46.75325 | 374.026 | ok
CAS | 7 | 0.362 | P110 ICCY | 356 | TAMSA | 860 |  | 890 | 0.23 | 1450 | 490 |  |  | 490 | 140 | 25.71429 | 205.7143 | ok
CAS | 7 | 0.362 | P110 ICCY | 701 | SIDERCA | 860 |  | 890 | 0.23 | 1450 | 500 |  |  | 500 | 88 | 40.90909 | 327.2727 | ok
CAS | 7 | 0.362 | P110 ICCY | 360 | TAMSA | 860 |  | 890 | 0.23 | 1500 | 550 |  |  | 550 | 83 | 43.37349 | 346.988 | ok
CAS | 7 | 0.362 | P110 ICCY | 364 | TAMSA | 860 |  | 910 | 0.24 | 1500 | 555 |  |  | 555 | 88 | 40.90909 | 327.2727 | ok
CAS | 7 | 0.362 | P110 ICCY | 704 | SIDERCA | 870 |  | 890 | 0.25 | 1450 | 555 |  |  | 555 | 83 | 43.37349 | 346.988 | ok
CAS | 7 | 0.362 | P110 ICCY | 431 | DALMINE | 840 |  | 900 | 0.2 | 1450 | 530 |  |  | 530 | 104 | 34.61538 | 276.9231 | ok
CAS | 7 | 0.362 | L80 | 350 | TAMSA | 850 |  | 910 | 0.21 | 1400 | 685 |  |  | 685 | 100 | 36 | 288 | ok
CAS | 7 | 0.408 | L80 | 701 | SIDERCA | 860 |  | 890 | 0.22 | 1500 | 675 |  |  | 675 | 100 | 36 | 288 | ok
CAS | 7 | 0.408 | N80 | 350 | TAMSA | 870 |  | 910 | 0.24 | 1500 | 640 |  |  | 640 | 80 | 45 | 360 | ok
CAS | 7 | 0.408 | N80 | 701 | SIDERCA | 850 |  | 910 | 0.24 | 1500 | 640 |  |  | 640 | 80 | 45 | 360 | ok
CAS | 7 | 0.453 | N80 | 701 | SIDERCA | 860 |  | 920 | 0.21 | 1500 | 650 |  |  | 650 | 85 | 42.35294 | 338.8235 | ok
CAS | 7 | 0.408 | N80 CR1 | 302 | TAMSA | 880 |  | 910 | 0.21 | 1500 | 700 |  |  | 700 | 93 | 38.70968 | 309.6774 | ok
CAS | 7 | 0.408 | L80 CR1 | 302 | TAMSA | 880 |  | 910 | 0.21 | 1500 | 720 |  |  | 720 | 120 | 30 | 240 | ok
CAS | 7 | 0.408 | L80 ICY | 302 | TAMSA | 870 |  | 910 | 0.22 | 1500 | 675 |  |  | 675 | 95 | 37.89474 | 303.1579 | ok
CAS | 7 | 0.408 | P110 | 350 | TAMSA | 860 |  | 900 | 0.23 | 1500 | 525 |  |  | 525 | 80 | 45 | 360 | ok
CAS | 7 | 0.408 | P110 | 701 | SIDERCA | 860 |  | 915 | 0.23 | 1500 | 525 |  |  | 525 | 80 | 45 | 360 | ok
CAS | 7 | 0.408 | P110 | 356 | TAMSA | 860 |  | 915 | 0.23 | 1500 | 540 |  |  | 540 | 100 | 36 | 288 | ok
CAS | 7 | 0.408 | L80 | 350 | TAMSA | 860 |  | 890 | 0.22 | 1500 | 675 |  |  | 675 | 100 | 36 | 288 | ok
CAS | 7 | 0.453 | P110 | 350 | TAMSA | 850 |  | 900 | 0.21 | 1500 | 525 |  |  | 525 | 86 | 41.86047 | 334.8837 | ok
CAS | 7 | 0.453 | P110 | 701 | SIDERCA | 860 |  | 890 | 0.21 | 1500 | 525 |  |  | 525 | 86 | 41.86047 | 334.8837 | ok
CAS | 7 | 0.453 | P110 | 431 | DALMINE | 860 |  | 890 | 0.2 | 1500 | 535 |  |  | 535 | 90 | 40 | 320 | ok
LP | 8.625 | 0.322 | X52 | 999 | TAMSA | 870 |  | 900 | 0.23 | 1500 | 600 |  |  | 600 | 132 | 27.27273 | 218.1818 | ok
CAS | 7.625 | 0.328 | N80 | 350 | TAMSA | 860 |  | 940 | 0.2 | 1500 | 635 |  |  | 653 | 85 | 42.35294 | 338.8235 | ok
CAS | 7.625 | 0.375 | P110 | 350 | TAMSA | 860 |  | 900 | 0.21 | 1400 | 520 |  |  | 520 | 85 | 42.35294 | 338.8235 | ok
CAS | 7.625 | 0.375 | P110 | 701 | SIDERCA | 860 |  | 900 | 0.21 | 1400 | 520 |  |  | 520 | 85 | 42.35294 | 338.8235 | ok
CAS | 7.625 | 0.43 | P110 | 350 | TAMSA | 870 |  | 920 | 0.2 | 1400 | 525 |  |  | 525 | 85 | 42.35294 | 338.8235 | ok
CAS | 7.625 | 0.5 | N80 | 350 | TAMSA | 870 |  | 890 | 0.2 | 1600 | 655 |  |  | 655 | 92 | 39.13043 | 313.0435 | ok
CAS | 7.625 | 0.625 | N80 | 350 | TAMSA | 870 |  | 920 | 0.14 | 1600 | 660 |  |  | 660 | 135 | 26.66667 | 213.3333 | ok
CAS | 9.625 | 0.352 | N80 | 350 | TAMSA/SIDERCA | 860 |  | 920 | 0.23 | 1500 | 660 |  |  | 660 | 84 | 42.85714 | 342.8571 | ok
CAS | 9.625 | 0.395 | L80 | 710 | SIDERCA | 850 |  | 900 | 0.18 | 1500 | 685 |  |  | 685 | 111 | 32.43243 | 259.4595 | ok
CAS | 9.625 | 0.395 | L80 | 356 | TAMSA | 870 |  | 910 | 0.23 | 1500 | 705 |  |  | 705 | 93 | 38.70968 | 309.6774 | ok
CAS | 9.625 | 0.395 | L80 | 350 | TAMSA/SIDERCA | 880 |  | 910 | 0.18 | 1500 | 685 |  |  | 685 | 93 | 38.70968 | 309.6774 | ok
CAS | 9.625 | 0.395 | L80 | 214 | DALMINE | 860 |  | 890 | 0.18 | 1600 | 700 |  |  | 700 | 111 | 32.43243 | 259.4595 | ok
CAS | 9.625 | 0.395 | P110 ICY | 704 | SIDERCA | [8 empty] | 555 | 97 | 37.1134 | 296.9072 | ok
CAS | 9.625 | 0.435 | L80 | 350 | SIDERCA | 880 |  | 930 | 0.2 | 1500 | 670 |  |  | 670 | 115 | 31.30435 | 250.4348 | ok
CAS | 9.625 | 0.435 | N80 | 350 | TAMSA/SIDERCA | 870 |  | 920 | 0.19 | 1600 | 650 |  |  | 650 | 94 | 38.29787 | 306.383 | ok
CAS | 9.625 | 0.435 | P110 | 350 | TAMSA/SIDERCA | 870 |  | 900 | 0.18 | 1500 | 520 |  |  | 520 | 98 | 36.73469 | 293.8776 | ok
CAS | 9.625 | 0.435 | P110 | 868 | SIDERCA | 880 |  | 920 | 0.2 | 1500 | 655 |  |  | 655 | 140 | 25.71429 | 205.7143 | ok
CAS | 9.625 | 0.435 | P110 IC | 356 | TAMSA | 880 |  | 920 | 0.2 | 1500 | 540 |  |  | 540 | 98 | 36.73469 | 293.8776 | ok
CAS | 9.625 | 0.472 | L80 | 356 | TAMSA | 860 |  | 890 | 0.17 | 1600 | 710 |  |  | 710 | 118 | 30.50847 | 244.0678 | ok
CAS | 9.625 | 0.472 | L80 | 350 | TAMSA/SIDERCA | 860 |  | 920 | 0.17 | 1600 | 685 |  |  | 685 | 120 | 30 | 240 | ok
CAS | 9.625 | 0.472 | L80 | 214 | DALMINE | 890 |  | 900 | 0.17 | 1600 | 700 |  |  | 700 | 120 | 30 | 240 | ok
CAS | 9.625 | 0.472 | N80 | 350 | TAMSA/SIDERCA | 880 |  | 920 | 0.18 | 1600 | 650 |  |  | 650 | 99 | 36.36364 | 290.9091 | ok
CAS | 9.625 | 0.472 | N80 | 214 | DALMINE | 900 |  | 900 | 0.17 | 1400 | 645 |  |  | 645 | 110 | 32.72727 | 261.8182 | ok
CAS | 9.625 | 0.472 | N80 | 360 | TAMSA | 860 |  | 890 | 0.18 | 1600 | 650 |  |  | 650 | 99 | 36.36364 | 290.9091 | ok
CAS | 9.625 | 0.472 | N80 | 364 | TAMSA | 880 |  | 900 | 0.18 | 1500 | 655 |  |  | 655 | 103 | 34.95146 | 279.6117 | ok
CAS | 9.625 | 0.472 | P110 | 350 | TAMSA/SIDERCA | 870 |  | 920 | 0.18 | 1650 | 535 |  |  | 535 | 100 | 36 | 288 | ok
CAS | 9.625 | 0.472 | P110 | 214 | DALMINE | 860 |  | 890 | 0.18 | 1600 | 545 |  |  | 545 | 100 | 36 | 288 | ok
CAS | 9.625 | 0.472 | P110 | 360 | TAMSA | 880 |  | 900 | 0.18 | 1600 | 560 |  |  | 560 | 114 | 31.57895 | 252.6316 | ok
CAS | 9.625 | 0.472 | P110 | 364 | TAMSA | 890 |  | 930 | 0.18 | 1600 | 595 |  |  | 595 | 103 | 34.95146 | 279.6117 | ok
CAS | 9.625 | 0.545 | L80 | 350 | TAMSA/SIDERCA | 860 |  | 910 | 0.16 | 1600 | 680 |  |  | 680 | 120 | 30 | 240 | ok
CAS | 9.625 | 0.545 | N80 | 350 | TAMSA/SIDERCA | 870 |  | 890 | 0.16 | 1600 | 645 |  |  | 645 | 115 | 31.30435 | 250.4348 | ok
CAS | 9.625 | 0.545 | N80 | 704 | TAMSA | 870 |  | 900 | 0.16 | 1600 | 690 |  |  | 690 | 115 | 31.30435 | 250.4348 | ok
CAS | 9.625 | 0.545 | N80 | 360 | TAMSA | 870 |  | 890 | 0.16 | 1600 | 680 |  |  | 680 | 115 | 31.30435 | 250.4348 | ok
CAS | 9.625 | 0.545 | P110 | 350 | TAMSA/SIDERCA | 870 |  | 890 | 0.16 | 1600 | 540 |  |  | 540 | 110 | 32.72727 | 261.8182 | ok
CAS | 9.625 | 0.545 | P110 | 360 | TAMSA | 870 |  | 890 | 0.16 | 1600 | 575 |  |  | 575 | 123 | 29.26829 | 234.1463 | ok
CAS | 9.625 | 0.545 | P110 | 704 | SIDERCA | 880 |  | 900 | 0.16 | 1600 | 570 |  |  | 570 | 110 | 32.72727 | 261.8182 | ok
CAS | 9.625 | 0.545 | P110 | 939 | SIDERCA | 880 |  | 930 | 0.14 | 1550 | 635 |  |  | 635 | 125 | 28.8 | 230.4 | ok
CAS | 9.625 | 0.545 | TN110 HC | 364 | TAMSA | 860 |  | 890 | 0.15 | 1600 | 595 |  |  | 595 | 115 | 31.30435 | 250.4348 | ok
CAS | 9.625 | 0.545 | TN110 HC | 939 | SIDERCA | 860 |  | 890 | 0.15 | 1600 | 660 |  |  | 660 | 115 | 31.30435 | 250.4348 | ok
CAS | 9.625 | 0.395 | P110 ICCY | 364 | TAMSA | 860 |  | 920 | 0.18 | 1600 | 570 |  |  | 570 | 110 | 32.72727 | 261.8182 | ok
CAS | 9.625 | 0.545 | P110 ICCY | 364 | TAMSA | 860 |  | 910 | 0.16 | 1600 | 580 |  |  | 580 | 142 | 25.35211 | 202.8169 | ok
TUB | 2.875 | 0.217 | L80 | TC14 | AMT/TERNIUM | 830 |  | 910 | 0.37 | 1250 | 600 |  |  | 680 | 60 | 60 | 480 | ok
TUB | 2.875 | 0.217 | L80 | 701 | SIDERCA | 830 |  | 910 | 0.37 | 1250 | 600 |  |  | 705 | 60 | 60 | 480 | ok
TUB | 2.875 | 0.217 | N80 | 701 | SIDERCA | 830 |  | 910 | 0.37 | 1250 | 610 |  |  | 655 | 48 | 75 | 600 | ok
TUB | 2.875 | 0.217 | N80 | 350 | TAMSA | 830 |  | 910 | 0.37 | 1250 | 610 |  |  | 655 | 48 | 75 | 600 | ok
TUB | 2.875 | 0.217 | N80 | TC14 | AMT/TERNIUM | 830 |  | 910 | 0.37 | 1250 | 610 |  |  | 610 | 48 | 75 | 600 | ok
TUB | 2.875 | 0.217 | J55 | TC14 | AMT/TERNIUM | 400 |  | 400 | NA | NA | 500 |  |  | 500 | 48 | 75 | 600 | ok
TUB | 2.875 | 0.217 | L80 | 350 | TAMSA | 830 |  | 910 | 0.37 | 1250 | 600 |  |  | 705 | 60 | 60 | 480 | ok
TUB | 3.5 | 0.254 | L80 | TC14 | AMT/TERNIUM | 830 |  | 910 | 0.35 | 1350 | 635 |  |  | 650 | 63 | 57.14286 | 457.1429 | ok
TUB | 3.5 | 0.254 | L80 | 431 | SILCO | 830 |  | 910 | 0.35 | 1350 | 635 |  |  | 715 | 63 | 57.14286 | 457.1429 | ok
TUB | 3.5 | 0.254 | L80 | 701 | SIDERCA | 830 |  | 910 | 0.35 | 1350 | 635 |  |  | 700 | 63 | 57.14286 | 457.1429 | ok
TUB | 3.5 | 0.254 | J55 | TC14 | AMT/TERNIUM | 400 |  | 400 | NA | NA | 500 |  |  | 500 | 48 | 75 | 600 | ok
TUB | 3.5 | 0.254 | P110 | 350 | TAMSA | 830 |  | 910 | 0.35 | 1350 | 525 |  |  | 525 | 51 | 70.58824 | 564.7059 | ok
TUB | 3.5 | 0.254 | P110 | 701 | SIDERCA | 830 |  | 910 | 0.35 | 1350 | 525 |  |  | 525 | 51 | 70.58824 | 564.7059 | ok
TUB | 3.5 | 0.254 | P110 | 431 | SILCO | 830 |  | 910 | 0.35 | 1350 | 525 |  |  | 525 | 51 | 70.58824 | 564.7059 | ok
TUB | 3.5 | 0.254 | N80 | 350 | TAMSA | 830 |  | 910 | 0.35 | 1350 | 670 |  |  | 670 | 48 | 75 | 600 | ok
TUB | 3.5 | 0.254 | N80 | 701 | SIDERCA | 830 |  | 910 | 0.35 | 1350 | 670 |  |  | 670 | 48 | 75 | 600 | ok
TUB | 3.5 | 0.254 | N80 | 431 | SILCO | 830 |  | 910 | 0.35 | 1350 | 665 |  |  | 665 | 48 | 75 | 600 | ok
TUB | 3.5 | 0.254 | N80 | TC14 | AMT/TERNIUM | 830 |  | 910 | 0.35 | 1350 | 620 |  |  | 620 | 48 | 75 | 600 | ok
TUB | 3.5 | 0.254 | L80 | 350 | TAMSA | 830 |  | 910 | 0.35 | 1350 | 635 |  |  | 705 | 63 | 57.14286 | 457.1429 | ok
TUB | 4.5 | 0.271 | L80 | 701 | SIDERCA | 840 |  | 910 | 0.36 | 1400 | 705 |  |  | 705 | 51 | 70.58824 | 564.7059 | ok
TUB | 4.5 | 0.271 | L80 | 350 | TAMSA | 840 |  | 910 | 0.36 | 1400 | 695 |  |  | 695 | 51 | 70.58824 | 564.7059 | ok
TUB | 4.5 | 0.271 | N80 | 350 | TAMSA | 820 |  | 910 | 0.36 | 1400 | 635 |  |  | 635 | 48 | 75 | 600 | ok
TUB | 4.5 | 0.271 | N80 | 701 | SIDERCA | 820 |  | 910 | 0.36 | 1400 | 650 |  |  | 650 | 48 | 75 | 600 | ok
TUB | 4.5 | 0.271 | N80 | TC14 | AMT/TERNIUM | 820 |  | 910 | 0.36 | 1400 | 620 |  |  | 620 | 48 | 75 | 600 | ok
TPC | 86 | 15 | N80 CR1 | 776 | TAMSA | 860 |  | 910 | 0.15 | 1500 | 725 |  |  | 725 | 130 | 27.69231 | 221.5385 | ok
TPC | 86 | 15 | L80 | 776 | TAMSA | 860 |  | 910 | 0.14 | 1500 | 733 |  |  | 733 | 130 | 27.69231 | 221.5385 | ok
TPC | 93.17 | 12.2 | N80 | 654 | TAMSA | 860 |  | 910 | 0.2 | 1400 | 680 |  |  | 680 | 85 | 42.35294 | 338.8235 | ok
TPC | 93.17 | 12.2 | N80 | 654 | TAMSA | 860 |  | 910 | 0.2 | 1400 | 680 |  |  | 680 | 85 | 42.35294 | 338.8235 | ok
TPC | 93.17 | 12.2 | N80 | 654 | TAMSA | 860 |  | 910 | 0.2 | 1400 | 680 |  |  | 680 | 85 | 42.35294 | 338.8235 | ok
TPC | 93.17 | 12.2 | L80 | 654 | TAMSA | 860 |  | 910 | 0.18 | 1450 | 710 |  |  | 710 | 105 | 34.28571 | 274.2857 | ok
TPC | 93.17 | 12.2 | L80 | 356 | TAMSA | 860 |  | 910 | 0.18 | 1450 | 675 |  |  | 675 | 90 | 40 | 320 | ok
TPC | 93.17 | 12.2 | L80 | 364 | TAMSA | 860 |  | 910 | 0.18 | 1450 | 715 |  |  | 715 | 86 | 41.86047 | 334.8837 | ok
TPC | 93.17 | 12.2 | L80 | 364 | TAMSA | 860 |  | 910 | 0.18 | 1450 | 645 |  |  | 645 | 85 | 42.35294 | 338.8235
TPC | 101.6 | 15 | L80 CR1 | 776 | TAMSA | 860 |  | 910 | 0.13 | 1600 | 738 |  |  | 738 | 170 | 21.17647 | 169.4118 | ok
TPC | 102.65 | 16.15 | L80 | 776 | TAMSA | 860 |  | 910 | 0.13 | 1600 | 735 |  |  | 735 | 170 | 21.17647 | 169.4118 | ok
TPC | 114.1 | 14.3 | N80 | 776 | TAMSA | 860 |  | 910 | 0.17 | 1650 | 725 |  |  | 725 | 99 | 36.36364 | 290.9091 | ok
TPC | 101.6 | 15 | L80 | 776 | TAMSA | 860 |  | 910 | 0.13 | 1600 | 738 |  |  | 738 | 170 | 21.17647 | 169.4118 | ok
TPC | 114.1 | 14.3 | L80 | 776 | TAMSA | 860 |  | 910 | 0.15 | 1500 | 725 |  |  | 725 | 130 | 27.69231 | 221.5385 | ok
TPC | 114.1 | 14.3 | N80 | 654 | TAMSA | 860 |  | 910 | 0.17 | 1650 | 680 |  |  | 680 | 99 | 36.36364 | 290.9091 | ok
TPC | 114.1 | 14.3 | N80 | 364 | TAMSA | 860 |  | 910 | 0.15 | 1650 | 680 |  |  | 680 | 110 | 32.72727 | 261.8182 | ok
TPC | 114.1 | 14.3 | N80 | 356 | TAMSA | 860 |  | 910 | 0.15 | 1650 | 630 |  |  | 630 | 110 | 32.72727 | 261.8182 | ok
TPC | 114.1 | 14.3 | P110 ICCY | 654 | TAMSA | 860 |  | 910 | 0.15 | 1650 | 530 |  |  | 530 | 130 | 27.69231 | 221.5385 | ok
TPC | 114.1 | 14.3 | P110 | 364 | TAMSA | 860 |  | 910 | 0.17 | 1650 | 585 |  |  | 585 | 125 | 28.8 | 230.4 | ok
TPC | 114.1 | 14.3 | P110 | 356 | TAMSA | 860 |  | 910 | 0.17 | 1650 | 525 |  |  | 525 | 130 | 27.69231 | 221.5385 | ok
TPC | 114.1 | 14.3 | P110 | 654 | TAMSA | 860 |  | 910 | 0.2 | 1650 | 580 |  |  | 580 | 83 | 43.37349 | 346.988 | ok
TPC | 114.1 | 14.3 | L80 | 654 | TAMSA | 860 |  | 910 | 0.15 | 1500 | 703 |  |  | 703 | 125 | 28.8 | 230.4 | ok
TPC | 114.1 | 14.3 | L80 | 364 | TAMSA | 860 |  | 910 | 0.17 | 1500 | 705 |  |  | 705 | 120 | 30 | 240 | ok
TPC | 114.1 | 14.3 | L80 | 356 | TAMSA | 860 |  | 910 | 0.15 | 1350 | 660 |  |  | 660 | 110 | 32.72727 | 261.8182 | ok
TPC | 114.3 | 14.3 | N80 | 739 | SIDERCA | 860 |  | 910 | 0.16 | 1650 | 670 |  |  | 670 | 110 | 32.72727 | 261.8182 | ok
TPC | 114.3 | 14.3 | L80 | 739 | SIDERCA | 860 |  | 910 | 0.16 | 1500 | 703 |  |  | 703 | 125 | 28.8 | 230.4 | ok
TPC | 114.4 | 14.9 | N80 | 364 | TAMSA | 860 |  | 910 | 0.18 | 1420 | 680 |  |  | 680 | 165 | 21.81818 | 174.5455 | ok
TPC | 127 | 15.6 | N80 | 364 | TAMSA | 860 |  | 910 | 0.12 | 1400 | 675 |  |  | 675 | 130 | 27.69231 | 221.5385 | ok
TPC | 127.37 | 16.69 | L80 | 364 | TAMSA | 860 |  | 910 | 0.12 | 1700 | 710 |  |  | 710 | 140 | 25.71429 | 205.7143 | ok
TPC | 127.38 | 15.7 | P110 ICCY | 739 | SIDERCA | 860 |  | 910 | 0.1 | 1700 | 505 |  |  | 505 | 162 | 22.22222 | 177.7778 | ok
TPC | 127.38 | 16.5 | P110 ICCY | 364 | TAMSA | 860 |  | 910 | 0.12 | 1650 | 550 |  |  | 550 | 140 | 25.71429 | 205.7143 | ok
TPC | 127.38 | 16.5 | N80 | 364 | TAMSA | 860 |  | 910 | 0.12 | 1700 | 675 |  |  | 675 | 140 | 25.71429 | 205.7143 | ok
TPC | 127.5 | 13.3 | P110 ICCY | 364 | TAMSA | 860 |  | 910 | 0.14 | 1550 | 560 |  |  | 560 | 115 | 31.30435 | 250.4348 | ok
TPC | 127.5 | 15.5 | P110 ICCY | 310 | TAMSA | 860 |  | 910 | 0.12 | 1750 | 660 |  |  | 660 | 130 | 27.69231 | 221.5385 | ok
TPC | 127.5 | 15.5 | P110 ICCY | 364 | TAMSA | 860 |  | 910 | 0.12 | 1750 | 560 |  |  | 560 | 140 | 25.71429 | 205.7143 | ok
TPC | 127.5 | 15.5 | P110 ICCY | 654 | TAMSA | 860 |  | 910 | 0.12 | 1750 | 515 |  |  | 515 | 160 | 22.5 | 180 | ok
TPC | 127.5 | 15.5 | L80 D10 | 654 | TAMSA | 860 |  | 910 | 0.12 | 1700 | 690 |  |  | 690 | 140 | 25.71429 | 205.7143 | ok
TPC | 127.5 | 15.5 | L80 | 654 | TAMSA | 860 |  | 910 | 0.12 | 1700 | 690 |  |  | 690 | 140 | 25.71429 | 205.7143 | ok
TPC | 127.5 | 15.5 | P110 ICCY | 776 | TAMSA | 860 |  | 910 | 0.16 | 1750 | 628 |  |  | 628 | 126 | 28.57143 | 228.5714 | ok
TPC | 127.5 | 15.5 | P110 ICCY | 776 | TAMSA | 860 |  | 910 | 0.16 | 1750 | 628 |  |  | 628 | 126 | 28.57143 | 228.5714 | ok
TPC | 128.5 | 16 | L80 | 776 | TAMSA | 860 |  | 910 | 0.12 | 1600 | 737 |  |  | 737 | 170 | 21.17647 | 169.4118 | ok
TPC | 129.99 | 18 | L80 ICY | 776 | TAMSA | 860 |  | 910 | 0.1 | 1800 | 735 |  |  | 735 | 170 | 21.17647 | 169.4118 | ok
TPC | 129.99 | 18 | P110 ICCY | 776 | TAMSA | 860 |  | 910 | 0.12 | 1700 | 616 |  |  | 616 | 146 | 24.65753 | 197.2603 | ok
TPC | 130 | 18 | L80 ICY | 776 | TAMSA | 860 |  | 910 | 0.1 | 1800 | 730 |  |  | 730 | 160 | 22.5 | 180 | ok
TPC | 130 | 18 | P110 ICCY | 310 | TAMSA | 860 |  | 910 | 0.1 | 1600 | 665 |  |  | 665 | 135 | 26.66667 | 213.3333 | ok
TPC | 130 | 18 | N80 | 310 | TAMSA | 860 |  | 910 | 0.1 | 1600 | 735 |  |  | 735 | 135 | 26.66667 | 213.3333 | ok
TPC | 130 | 19.5 | L80 ICY | 364 | TAMSA | 860 |  | 910 | 0.1 | 1700 | 685 |  |  | 685 | 165 | 21.81818 | 174.5455 | ok
TPC | 130 | 19.5 | L80 ICY | 776 | TAMSA | 860 |  | 910 | 0.1 | 1700 | 685 |  |  | 685 | 165 | 21.81818 | 174.5455 | ok
TPC | 130 | 19.5 | P110 ICCY | 776 | TAMSA | 860 |  | 910 | 0.1 | 1700 | 615 |  |  | 615 | 145 | 24.82759 | 198.6207 | ok
TPC | 130 | 19.5 | P110 ICCY | 364 | TAMSA | 860 |  | 910 | 0.1 | 1700 | 555 |  |  | 555 | 170 | 21.17647 | 169.4118 | ok
TPC | 130.2 | 18.5 | P110 ICCY | 739 | SIDERCA | 860 |  | 910 | 0.1 | 1700 | 505 |  |  | 505 | 180 | 20 | 160 | ok
TPC | 130.2 | 18.5 | P110 ICCY | 739 | SIDERCA | 860 |  | 910 | 0.1 | 1700 | 505 |  |  | 505 | 180 | 20 | 160 | ok
TPC | 130.2 | 18.5 | P110 ICCY | 643 | SIDERCA | 860 |  | 910 | 0.11 | 1800 | 618 |  |  | 618 | 142 | 25.35211 | 202.8169 | ok
TPC | 132.2 | 21 | P110 ICCY | 776 | TAMSA | 860 |  | 910 | 0.11 | 1700 | 610 |  |  | 610 | 150 | 24 | 192 | ok
TPC | 132.2 | 21 | P110 ICCY | 647 | TAMSA | 860 |  | 910 | 0.1 | 1800 | 680 |  |  | 680 | 170 | 21.17647 | 169.4118 | ok
TPC | 133.4 | 15 | P110 ICCY | 364 | TAMSA | 860 |  | 910 | 0.18 | 1600 | 557 |  |  | 557 | 150 | 24 | 192 | ok
TPC | 133.53 | 16.36 | P110 ICCY | 776 | TAMSA | 860 |  | 910 | 0.1 | 1750 | 618 |  |  | 618 | 140 | 25.71429 | 205.7143 | ok
TPC | 133.53 | 16.36 | P110 CY | 776 | TAMSA | 860 |  | 910 | 0.1 | 1750 | 618 |  |  | 618 | 140 | 25.71429 | 205.7143 | ok
TPC | 133.53 | 16.36 | P110 ICCY | 654 | TAMSA | 860 |  | 910 | 0.1 | 1750 | 523 |  |  | 523 | 165 | 21.81818 | 174.5455 | ok
TPC | 133.53 | 16.36 | P110 CY | 654 | TAMSA | 860 |  | 910 | 0.1 | 1750 | 523 |  |  | 523 | 165 | 21.81818 | 174.5455 | ok
TPC | 133.53 | 16.36 | L80 | 654 | TAMSA | 860 |  | 910 | 0.12 | 1700 | 698 |  |  | 698 | 150 | 24 | 192 | ok
TPC | 133.63 | 16.36 | P110 ICCY | 364 | TAMSA | 860 |  | 910 | 0.1 | 1700 | 563 |  |  | 563 | 150 | 24 | 192 | ok
TPC | 133.85 | 16.47 | P110 ICCY | 364 | TAMSA | 860 |  | 910 | 0.15 | 1800 | 563 |  |  | 563 | 150 | 24 | 192 | ok
TPC | 133.85 | 16.47 | L80 | 364 | TAMSA | 860 |  | 910 | 0.13 | 1600 | 705 |  |  | 705 | 130 | 27.69231 | 221.5385 | ok
TPC | 138.5 | 17 | P110 ICCY | 654 | TAMSA | 860 |  | 910 | 0.1 | 1700 | 525 |  |  | 525 | 175 | 20.57143 | 164.5714 | ok
TPC | 138.5 | 17 | P110 ICCY | 776 | TAMSA | 860 |  | 910 | 0.12 | 1750 | 620 |  |  | 620 | 146 | 24.65753 | 197.2603 | ok
TPC | 141.3 | 16 | L80 | 776 | TAMSA | 860 |  | 910 | 0.15 | 1700 | 728 |  |  | 728 | 175 | 20.57143 | 164.5714 | ok
TPC | 141.3 | 16 | N80 | 364 | TAMSA | 860 |  | 910 | 0.15 | 1700 | 680 |  |  | 680 | 120 | 30 | 240 | ok
TPC | 141.3 | 16 | N80 | 654 | TAMSA | 860 |  | 910 | 0.15 | 1700 | 670 |  |  | 670 | 116 | 31.03448 | 248.2759 | ok
TPC | 141.3 | 16 | P110 ICCY | 654 | TAMSA | 860 |  | 910 | 0.11 | 1700 | 525 |  |  | 525 | 155 | 23.22581 | 185.8065 | ok
TPC | 141.3 | 16 | L80 | 654 | TAMSA | 860 |  | 910 | 0.15 | 1700 | 703 |  |  | 703 | 116 | 31.03448 | 248.2759 | ok
TPC | 141.3 | 19 | N80 | 776 | TAMSA | 860 |  | 910 | 0.1 | 1750 | 715 |  |  | 715 | 145 | 24.82759 | 198.6207 | ok
TPC | 141.3 | 19 | P110 ICCY | 776 | TAMSA | 860 |  | 910 | 0.1 | 1750 | 613 |  |  | 613 | 155 | 23.22581 | 185.8065 | ok
TPC | 141.3 | 19 | P110 ICCY | 654 | TAMSA | 860 |  | 910 | 0.1 | 1750 | 535 |  |  | 535 | 185 | 19.45946 | 155.6757 | ok
TPC | 145.9 | 21 | P110 ICCY | 776 | TAMSA | 860 |  | 910 | 0.1 | 1800 | 620 |  |  | 620 | 170 | 21.17647 | 169.4118 | ok
TPC | 145.9 | 21 | P110 ICCY | 654 | TAMSA | 860 |  | 910 | 0.1 | 1800 | 535 |  |  | 535 | 202 | 17.82178 | 142.5743 | ok
TPC | 145.9 | 21 | P110 CY | 654 | TAMSA | 860 |  | 910 | 0.1 | 1800 | 535 |  |  | 535 | 202 | 17.82178 | 142.5743 | ok
TPC | 150.3 | 16 | P110 ICCY | 654 | TAMSA | 860 |  | 910 | 0.1 | 1700 | 518 |  |  | 518 | 175 | 20.57143 | 164.5714 | ok
TPC | 150.3 | 16 | P110 ICCY | 776 | TAMSA | 860 |  | 910 | 0.11 | 1700 | 618 |  |  | 618 | 140 | 25.71429 | 205.7143 | ok
TPC | 150.3 | 16 | P110 CY | 776 | TAMSA | 860 |  | 910 | 0.11 | 1700 | 618 |  |  | 618 | 140 | 25.71429 | 205.7143 | ok
TPC | 150.3 | 16 | P110 ICCY | 364 | TAMSA | 860 |  | 910 | 0.1 | 1700 | 532 |  |  | 532 | 150 | 24 | 192 | ok
TPC | 150.3 | 16 | P110 CY | 654 | TAMSA | 860 |  | 910 | 0.1 | 1700 | 518 |  |  | 518 | 175 | 20.57143 | 164.5714 | ok
TPC | 150.8 | 16.25 | P110 CY | 812 | DALMINE | 860 |  | 910 | 0.1 | 1700 | 570 |  |  | 570 | 170 | 21.17647 | 169.4118 | ok
TPC | 151.5 | 18.5 | P110 ICCY | 654 | TAMSA | 860 |  | 910 | 0.1 | 1750 | 520 |  |  | 520 | 188 | 19.14894 | 153.1915 | ok
TPC | 151.5 | 18.5 | P110 CY | 776 | TAMSA | 860 |  | 910 | 0.11 | 1750 | 618 |  |  | 618 | 150 | 24 | 192 | ok
TPC | 151.5 | 18.5 | P110 CY | 654 | TAMSA | 860 |  | 910 | 0.1 | 1750 | 520 |  |  | 520 | 188 | 19.14894 | 153.1915 | ok
TPC | 152.4 | 17.3 | P110 ICCY | 643 | SIDERCA | 860 |  | 910 | 0.11 | 1700 | 627 |  |  | 627 | 145 | 24.82759 | 198.6207 | ok
TPC | 152.4 | 17.3 | P110 CY | 643 | SIDERCA | 860 |  | 910 | 0.1 | 1700 | 665 |  |  | 665 | 156 | 23.07692 | 184.6154 | ok
TPC | 152.4 | 17.3 | P110 CY | 739 | SIDERCA | 860 |  | 910 | 0.1 | 1700 | 567 |  |  | 567 | 175 | 20.57143 | 164.5714 | ok
TPC | 152.4 | 17.3 | P110 CY | 643 | SIDERCA | 860 |  | 910 | 0.11 | 1700 | 627 |  |  | 627 | 145 | 24.82759 | 198.6207 | ok
TPC | 152.4 | 17.3 | P110 CY | 643 | SIDERCA | 860 |  | 910 | 0.11 | 1700 | 627 |  |  | 627 | 145 | 24.82759 | 198.6207 | ok
TPC | 153.7 | 15 | P110 ICCY | 364 | TAMSA | 860 |  | 910 | 0.11 | 1600 | 560 |  |  | 560 | 155 | 23.22581 | 185.8065 | ok
TPC | 153.7 | 16.5 | P110 ICCY | 364 | TAMSA | 860 |  | 910 | 0.11 | 1700 | 555 |  |  | 555 | 160 | 22.5 | 180 | ok
TPC | 154.7 | 13.73 | L80 | 364 | TAMSA | 860 |  | 910 | 1.1 | 1500 | 700 |  |  | 700 | 140 | 25.71429 | 205.7143 | ok
TPC | 154.7 | 14.7 | L80 | 776 | TAMSA | 860 |  | 910 | 0.12 | 1500 | 735 |  |  | 735 | 140 | 25.71429 | 205.7143 | ok
TPC | 154.7 | 14.7 | N80 | 364 | TAMSA | 860 |  | 910 | 0.11 | 1700 | 680 |  |  | 680 | 130 | 27.69231 | 221.5385 | ok
TPC | 154.7 | 14.7 | N80 | 776 | TAMSA | 860 |  | 910 | 0.12 | 1500 | 725 |  |  | 725 | 120 | 30 | 240 | ok
TPC | 155.5 | 13.5 | P110 ICCY | 654 | TAMSA | 860 |  | 910 | 0.1 | 1700 | 515 |  |  | 515 | 160 | 22.5 | 180 | ok
TPC | 155.5 | 13.5 | P110 CY | 654 | TAMSA | 860 |  | 910 | 0.11 | 1700 | 560 |  |  | 560 | 153 | 23.52941 | 188.2353 | ok
TPC | 155.58 | 19.4 | P110 CY | 643 | SIDERCA | 860 |  | 910 | 0.11 | 1750 | 660 |  |  | 660 | 171 | 21.05263 | 168.4211 | ok
TPC | 155.58 | 19.4 | P110 ICCY | 739 | SIDERCA | 860 |  | 910 | 0.1 | 1750 | 515 |  |  | 515 | 200 | 18 | 144 | ok
TPC | 155.58 | 19.4 | P110 ICCY | 643 | SIDERCA | 860 |  | 910 | 0.1 | 1750 | 630 |  |  | 630 | 150 | 24 | 192 | ok
TPC | 155.58 | 20.5 | N80 | 776 | TAMSA | 860 |  | 910 | 0.1 | 1600 | 720 |  |  | 720 | 150 | 24 | 192 | ok
TPC | 155.57 | 20.54 | P110 ICCY | 776 | TAMSA | 860 |  | 910 | 0.1 | 1650 | 622 |  |  | 622 | 150 | 24 | 192 | ok
TPC | 156 | 18.5 | L80 | 776 | TAMSA | 860 |  | 910 | 0.1 | 1600 | 732 |  |  | 732 | 185 | 19.45946 | 155.6757 | ok
TPC | 156 | 19.5 | L80 | 776 | TAMSA | 860 |  | 910 | 0.1 | 1800 | 725 |  |  | 725 | 185 | 19.45946 | 155.6757 | ok
TPC | 156 | 19.5 | N80 | 654 | TAMSA | 860 |  | 910 | 0.1 | 1850 | 675 |  |  | 675 | 150 | 24 | 192 | ok
TPC | 156 | 19.5 | N80 | 364 | TAMSA | 860 |  | 910 | 0.1 | 1800 | 690 |  |  | 690 | 150 | 24 | 192 | ok
TPC | 156 | 19.5 | N80 | 776 | TAMSA | 860 |  | 910 | 0.1 | 1800 | 715 |  |  | 715 | 150 | 24 | 192 | ok
TPC | 156 | 19.5 | P110 ICCY | 654 | TAMSA | 860 |  | 910 | 0.1 | 1800 | 523 |  |  | 523 | 185 | 19.45946 | 155.6757 | ok
TPC | 156 | 19.5 | P110 ICCY | 364 | TAMSA | 860 |  | 910 | 0.1 | 1800 | 560 |  |  | 560 | 160 | 22.5 | 180 | ok
TPC | 156 | 19.5 | P110 ICCY | 776 | TAMSA | 860 |  | 910 | 0.1 | 1720 | 615 |  |  | 615 | 150 | 24 | 192 | ok
TPC | 156 | 19.5 | P110 ICCY | 812 | DALMINE | 860 |  | 910 | 0.1 | 1800 | 615 |  |  | 615 | 250 | 14.4 | 115.2 | ok
TPC | 156 | 19.5 | P110 CY | 776 | TAMSA | 860 |  | 910 | 0.1 | 1750 | 647 |  |  | 647 | 170 | 21.17647 | 169.4118 | ok
TPC | 156 | 19.5 | P110 CY | 654 | TAMSA | 860 |  | 910 | 0.1 | 1750 | 570 |  |  | 570 | 190 | 18.94737 | 151.5789 | ok
TPC | 156 | 19.5 | L80 | 654 | TAMSA | 860 |  | 910 | 0.1 | 1800 | 687 |  |  | 687 | 170 | 21.17647 | 169.4118 | ok
TPC | 158.11 | 23 | L80 ICY | 776 | TAMSA | 860 |  | 910 | 0.1 | 1800 | 730 |  |  | 730 | 180 | 20 | 160 | ok
TPC | 158.11 | 23 | N80 | 776 | TAMSA | 860 |  | 910 | 0.1 | 1800 | 720 |  |  | 720 | 180 | 20 | 160 | ok
TPC | 158.11 | 23 | P110 ICCY | 654 | TAMSA | 860 |  | 910 | 0.1 | 1800 | 542 |  |  | 542 | 210 | 17.14286 | 137.1429 | ok
TPC | 158.11 | 23 | P110 ICCY | 776 | TAMSA | 860 |  | 910 | 0.1 | 1700 | 615 |  |  | 615 | 180 | 20 | 160 | ok
TPC | 158.11 | 23 | L80 | 654 | TAMSA | 860 |  | 910 | 0.1 | 1800 | 685 |  |  | 685 | 195 | 18.46154 | 147.6923 | ok
TPC | 158.11 | 23.06 | P110 ICCY | 757 | TAMSA | 860 |  | 910 | 0.1 | 1800 | 620 |  |  | 620 | 180 | 20 | 160 | ok
TPC | 158.12 | 22 | P110 CY | 643 | SIDERCA | 860 |  | 910 | 0.1 | 1800 | 655 |  |  | 655 | 185 | 19.45946 | 155.6757 | ok
TPC | 158.12 | 22 | P110 ICCY | 643 | SIDERCA | 860 |  | 910 | 0.1 | 1800 | 627 |  |  | 627 | 160 | 22.5 | 180 | ok
TPC | 158.12 | 22 | P110 ICCY | 739 | SIDERCA | 860 |  | 910 | 0.1 | 1800 | 515 |  |  | 515 | 212 | 16.98113 | 135.8491 | ok
TPC | 158.5 | 22 | L80 ICY | 776 | TAMSA | 860 |  | 910 | 0.1 | 1800 | 733 |  |  | 733 | 180 | 20 | 160 | ok
TPC | 158.5 | 22 | L80 | 776 | TAMSA | 860 |  | 910 | 0.1 | 1800 | 735 |  |  | 735 | 180 | 20 | 160 | ok
TPC | 158.5 | 22 | P110 | 776 | TAMSA | 860 |  | 910 | 0.11 | 1420 | 640 |  |  | 640 | 155 | 23.22581 | 185.8065 | ok
TPC | 158.5 | 22 | P110 ICCY | 654 | TAMSA | 860 |  | 910 | 0.1 | 1900 | 520 |  |  | 520 | 210 | 17.14286 | 137.1429 | ok
TPC | 158.5 | 22 | P110 ICCY | 776 | TAMSA | 860 |  | 910 | 0.1 | 1780 | 618 |  |  | 618 | 165 | 21.81818 | 174.5455 | ok
TPC | 158.5 | 22 | P110 ICCY | 812 | DALMINE | 860 |  | 910 | 0.1 | 1800 | 625 |  |  | 625 | 250 | 14.4 | 115.2 | ok
TPC | 158.5 | 22 | P110 CY | 654 | TAMSA | 860 |  | 910 | 0.1 | 1750 | 563 |  |  | 563 | 200 | 18 | 144 | ok
TPC | 158.5 | 22 | L80 | 654 | TAMSA | 860 |  | 910 | 0.1 | 1800 | 695 |  |  | 695 | 190 | 18.94737 | 151.5789 | ok
TPC | 158.58 | 19.4 | P110 ICCY | 739 | SIDERCA | 860 |  | 910 | 0.1 | 1750 | 515 |  |  | 515 | 200 | 18 | 144 | ok
TPC | 158.58 | 19.4 | P110 ICCY | 643 | SIDERCA | 860 |  | 910 | 0.1 | 1750 | 630 |  |  | 630 | 150 | 24 | 192 | ok
TPC | 159 | 21.5 | P110 ICCY | 647 | TAMSA | 860 |  | 910 | 0.1 | 1800 | 680 |  |  | 680 | 195 | 18.46154 | 147.6923 | ok
TPC | 159 | 21.5 | P110 ICCY | 776 | TAMSA | 860 |  | 910 | 0.1 | 1800 | 617 |  |  | 617 | 165 | 21.81818 | 174.5455 | ok
TPC | 159 | 22.25 | P110 ICCY | 812 | DALMINE | 860 |  | 910 | 0.1 | 1800 | 640 |  |  | 640 | 250 | 14.4 | 115.2 | ok
TPC | 159 | 23 | P110 ICCY | 647 | TAMSA | 860 |  | 910 | 0.1 | 1850 | 685 |  |  | 685 | 190 | 18.94737 | 151.5789 | ok
TPC | 159 | 23 | P110 CY | 647 | TAMSA | 860 |  | 910 | 0.1 | 1800 | 707 |  |  | 707 | 185 | 19.45946 | 155.6757 | ok
TPC | 160 | 16 | P110 CCYH | 364 | TAMSA | 860 |  | 910 | 0.1 | 1800 | 560 |  |  | 560 | 160 | 22.5 | 180 | ok
TPC | 160 | 16 | P110 ICCY | 776 | TAMSA | 860 |  | 910 | 0.1 | 1650 | 618 |  |  | 618 | 150 | 24 | 192 | ok
TPC | 160 | 16 | P110 ICCY | 364 | TAMSA | 860 |  | 910 | 0.1 | 1800 | 560 |  |  | 560 | 160 | 22.5 | 180 | ok
TPC | 160 | 16 | P110 CY | 364 | TAMSA | 860 |  | 910 | 0.1 | 1800 | 607 |  |  | 607 | 158 | 22.78481 | 182.2785 | ok
TPC | 160 | 16.5 | P110 ICCY | 364 | TAMSA | 860 |  | 910 | 0.1 | 1650 | 555 |  |  | 555 | 160 | 22.5 | 180 | ok
TPC | 160 | 16.5 | P110 ICCY | 776 | TAMSA | 860 |  | 910 | 0.1 | 1650 | 620 |  |  | 620 | 150 | 24 | 192 | ok
TPC | 160 | 24 | P110 ICCY | 757 | TAMSA | 860 |  | 910 | 0.1 | 1800 | 615 |  |  | 615 | 180 | 20 | 160 | ok
TPC | 160.03 | 17 | L80 | 763 | TAMSA | 860 |  | 910 | 0.1 | 1750 | 732 |  |  | 732 | 180 | 20 | 160 | ok
TPC | 160.025 | 17 | P110 ICCY | 739 | SIDERCA | 860 |  | 910 | 0.1 | 1700 | 515 |  |  | 515 | 185 | 19.45946 | 155.6757 | ok
TPC | 160.03 | 17 | P110 CY | 643 | SIDERCA | 860 |  | 910 | 0.1 | 1800 | 660 |  |  | 660 | 160 | 22.5 | 180 | ok
TPC | 160.03 | 17 | P110 ICCY | 643 | SIDERCA | 860 |  | 910 | 0.11 | 1700 | 620 |  |  | 620 | 145 | 24.82759 | 198.6207 | ok
TPC | 160.03 | 17 | P110 CY | 776 | TAMSA | 860 |  | 910 | 0.1 | 1750 | 658 |  |  | 658 | 160 | 22.5 | 180 | ok
TPC | 160.42 | 17.62 | P110 ICCY | 776 | TAMSA | 860 |  | 900 | 0.1 | 1750 | 620 |  |  | 620 | 150 | 24 | 192
TPC | 160.42 | 17.62 | P110 ICCY | 654 | TAMSA | 860 |  | 910 | 0.1 | 1850 | 530 |  |  | 530 | 185 | 19.45946 | 155.6757 | ok
TPC | 160.42 | 17.62 | N80 | 776 | TAMSA | 860 |  | 910 | 0.12 | 1750 | 725 |  |  | 725 | 140 | 25.71429 | 205.7143 | ok
TPC | 160.42 | 17.62 | N80 | 654 | TAMSA | 860 |  | 910 | 0.1 | 1800 | 680 |  |  | 680 | 155 | 23.22581 | 185.8065 | ok
TPC | 160.43 | 16 | L80 | 776 | TAMSA | 860 |  | 910 | 0.11 | 1750 | 736 |  |  | 736 | 185 | 19.45946 | 155.6757 | ok
TPC | 160.43 | 16 | P110 ICCY | 776 | TAMSA | 860 |  | 910 | 0.12 | 1750 | 623 |  |  | 623 | 145 | 24.82759 | 198.6207 | ok
TPC | 160.43 | 16 | P110 ICCY | 654 | TAMSA | 860 |  | 910 | 0.1 | 1700 | 525 |  |  | 525 | 175 | 20.57143 | 164.5714 | ok
TPC | 160.43 | 16 | P110 CY | 654 | TAMSA | 860 |  | 910 | 0.1 | 1700 | 570 |  |  | 570 | 175 | 20.57143 | 164.5714 | ok
TPC | 160.43 | 21.5 | P110 CY | 776 | TAMSA | 860 |  | 910 | 0.1 | 1750 | 665 |  |  | 665 | 185 | 19.45946 | 155.6757 | ok
TPC | 160.52 | 17.62 | P110 ICCY | 776 | TAMSA | 860 |  | 910 | 0.1 | 1700 | 622 |  |  | 622 | 150 | 24 | 192 | ok
TPC | 160.52 | 17.62 | L80 | 776 | TAMSA | 860 |  | 910 | 0.1 | 1700 | 732 |  |  | 732 | 180 | 20 | 160 | ok
TPC | 161.05 | 17.88 | L80 | 776 | TAMSA | 860 |  | 910 | 0.1 | 1700 | 735 |  |  | 735 | 160 | 22.5 | 180 | ok
TPC | 161.05 | 17.88 | N80 | 776 | TAMSA | 860 |  | 910 | 0.1 | 1600 | 725 |  |  | 725 | 145 | 24.82759 | 198.6207 | ok
TPC | 161.05 | 17.88 | P110 ICCY | 356 | TAMSA | 860 |  | 910 | 0.1 | 1800 | 475 |  |  | 475 | 190 | 18.94737 | 151.5789 | ok
TPC | 162 | 21.3 | P110 CY | 654 | TAMSA | 860 |  | 910 | 0.1 | 1750 | 568 |  |  | 568 | 200 | 18 | 144 | ok
TPC | 162 | 23 | P110 CY | 776 | TAMSA | 860 |  | 910 | 0.1 | 1800 | 650 |  |  | 650 | 200 | 18 | 144 | ok
TPC | 162 | 23 | P110 CY | 812 | DALMINE | 860 |  | 910 | 0.1 | 1800 | 680 |  |  | 680 | 245 | 14.69388 | 117.551 | ok
TPC | 173 | 23.5 | P110 ICCY | 757 | TAMSA | 860 |  | 910 | 0.1 | 1750 | 615 |  |  | 615 | 215 | 16.74419 | 133.9535 | ok
TPC | 173.51 | 24 | P110 ICCY | 757 | TAMSA | 860 |  | 910 | 0.1 | 1800 | 610 |  |  | 610 | 220 | 16.36364 | 130.9091 | ok
TPC | 174.5 | 25 | P110 ICCY | 757 | TAMSA | 860 |  | 910 | 0.1 | 1800 | 620 |  |  | 620 | 220 | 16.36364 | 130.9091 | ok
TPC | 195 | 19.5 | P110 | 776 | TAMSA | 860 |  | 910 | 0.1 | 1800 | 620 |  |  | 620 | 160 | 22.5 | 180 | ok
TPC | 195 | 19.5 | P110 | 364 | TAMSA | 860 |  | 910 | 0.1 | 1700 | 560 |  |  | 560 | 160 | 22.5 | 180 | ok
TPC | 195 | 19.5 | P110 | 757 | TAMSA | 860 |  | 910 | 0.1 | 1700 | 560 |  |  | 560 | 160 | 22.5 | 180 | ok
TPC | 195 | 19.5 | N80 | 776 | TAMSA | 860 |  | 910 | 0.1 | 1750 | 710 |  |  | 710 | 160 | 22.5 | 180 | ok
TPC | 195 | 19.5 | N80 | 654 | TAMSA | 860 |  | 910 | 0.1 | 1750 | 665 |  |  | 665 | 180 | 20 | 160 | ok
TPC | 195 | 19.5 | N80 | 654 | TAMSA | 860 |  | 910 | 0.1 | 1750 | 665 |  |  | 665 | 180 | 20 | 160 | ok
TPC | 195 | 19.5 | P110 ICCY | 654 | TAMSA | 860 |  | 910 | 0.1 | 1850 | 525 |  |  | 525 | 217 | 16.58986 | 132.7189 | ok
TPC | 195 | 19.5 | P110 ICCY | 776 | TAMSA | 860 |  | 910 | 0.1 | 1800 | 610 |  |  | 610 | 185 | 19.45946 | 155.6757 | ok
TPC | 195 | 19.5 | L80 | 654 | TAMSA | 860 |  | 910 | 0.1 | 1800 | 685 |  |  | 685 | 190 | 18.94737 | 151.5789 | ok
TPC | 195.4 | 20 | L80 | 776 | TAMSA | 860 |  | 910 | 0.1 | 1600 | 732 |  |  | 732 | 225 | 16 | 128 | ok
TPC | 195.41 | 21.5 | N80 | 776 | TAMSA | 860 |  | 910 | 0.1 | 1800 | 720 |  |  | 720 | 180 | 20 | 160 | ok
TPC | 195.44 | 20 | P110 ICCY | 776 | TAMSA | 860 |  | 910 | 0.1 | 1600 | 610 |  |  | 610 | 190 | 18.94737 | 151.5789 | ok
TPC | 196.85 | 15 | L80 ICY | 654 | TAMSA | 860 |  | 910 | 0.1 | 1800 | 675 |  |  | 675 | 165 | 21.81818 | 174.5455 | ok
TPC | 196.85 | 15 | L80 | 776 | TAMSA | 860 |  | 910 | 4.911323 |  | 733 |  |  | 733 | 185 | 19.45946 | 155.6757
TPC | 196.85 | 15 | N80 | 776 | TAMSA | 870 |  | 920 | 0.1 | 1800 | 722 |  |  | 722 | 144 | 25 | 200
TPC | 196.85 | 15 | P110 ICCY | 364 | TAMSA | 860 |  | 910 | 0.1 | 1800 | 567 |  |  | 567 | 160 | 22.5 | 180 | ok
TPC | 196.85 | 15 | P110 ICCY | 654 | TAMSA | 860 |  | 910 | 0.1 | 1700 | 520 |  |  | 520 | 200 | 18 | 144 | ok
TPC | 196.85 | 15 | P110 CY | 654 | TAMSA | 860 |  | 910 | 0.1 | 1750 | 570 |  |  | 570 | 185 | 19.45946 | 155.6757 | ok
TPC | 196.85 | 15 | P110 CY | 776 | TAMSA | 860 |  | 910 | 0.1 | 1750 | 655 |  |  | 655 | 150 | 24 | 192 | ok
TPC | 197 | 22 | P110 ICCY | 776 | TAMSA | 860 |  | 910 | 0.1 | 1800 | 625 |  |  | 625 | 210 | 17.14286 | 137.1429 | ok
TPC | 197 | 22.5 | P110 | 654 | TAMSA | 860 |  | 910 | 0.1 | 1800 | 520 |  |  | 520 | 230 | 15.65217 | 125.2174 | ok
TPC | 197 | 23.5 | P110 | 757 | TAMSA | 860 |  | 910 | 0.1 | 1800 | 630 |  |  | 630 | 190 | 18.94737 | 151.5789 | ok
TPC | 197 | 23.5 | P110 | 647 | TAMSA | 860 |  | 910 | 0.1 | 1800 | 685 |  |  | 685 | 210 | 17.14286 | 137.1429 | ok
TPC | 197.4 | 21.5 | P110 | 776 | TAMSA | 860 |  | 910 | 0.1 | 1700 | 630 |  |  | 630 | 175 | 20.57143 | 164.5714 | ok
TPC | 197.4 | 21.5 | N80 | 776 | TAMSA | 860 |  | 910 | 0.1 | 1700 | 730 |  |  | 730 | 190 | 18.94737 | 151.5789 | ok
TPC | 197.4 | 22 | P110 ICCY | 654 | TAMSA | 860 |  | 910 | 0.1 | 1800 | 515 |  |  | 515 | 235 | 15.31915 | 122.5532 | ok
TPC | 197.4 | 22 | P110 ICCY | 776 | TAMSA | 860 |  | 910 | 0.1 | 1800 | 605 |  |  | 605 | 210 | 17.14286 | 137.1429 | ok
TPC | 197.4 | 22 | N80 | 776 | TAMSA | 860 |  | 910 | 0.1 | 1730 | 725 |  |  | 725 | 160 | 22.5 | 180 | ok
TPC | 197.4 | 23 | L80 | 776 | TAMSA | 860 |  | 910 | 0.1 | 1800 | 728 |  |  | 728 | 200 | 18 | 144 | ok
TPC | 197.4 | 23 | P110 ICCY | 776 | TAMSA | 860 |  | 910 | 0.1 | 1800 | 610 |  |  | 610 | 210 | 17.14286 | 137.1429 | ok
TPC | 197.4 | 23 | P110 ICCY | 654 | TAMSA | 860 |  | 910 | 0.1 | 1800 | 525 |  |  | 525 | 238 | 15.12605 | 121.0084 | ok
TPC | 197.4 | 23 | N80 | 654 | TAMSA | 860 |  | 910 | 0.1 | 1900 | 670 |  |  | 670 | 195 | 18.46154 | 147.6923 | ok
TPC | 197.4 | 23 | L80 | 654 | TAMSA | 860 |  | 910 | 0.1 | 1800 | 682 |  |  | 682 | 210 | 17.14286 | 137.1429 | ok
TPC | 197.8 | 24 | P110 | 757 | TAMSA | 860 |  | 910 | 0.1 | 1800 | 627 |  |  | 627 | 195 | 18.46154 | 147.6923 | ok
TPC | 197.8 | 24 | P110 ICCY | 757 | TAMSA | 860 |  | 910 | 0.1 | 1880 | 625 |  |  | 625 | 195 | 18.46154 | 147.6923 | ok
TPC | 197.8 | 24 | N80 | 757 | TAMSA | 860 |  | 910 | 0.1 | 1700 | 710 |  |  | 710 | 200 | 18 | 144 | ok
TPC | 200 | 17.98 | L80 ICY | 776 | TAMSA | 860 |  | 910 | 0.1 | 1700 | 732 |  |  | 732 | 200 | 18 | 144 | ok
TPC | 200 | 17.98 | N80 | 776 | TAMSA | 860 |  | 910 | 0.1 | 1800 | 720 |  |  | 720 | 180 | 20 | 160 | ok
TPC | 200 | 18 | L80 | 776 | TAMSA | 860 |  | 910 | 0.1 | 1800 | 733 |  |  | 733 | 193 | 18.65285 | 149.2228 | ok
TPC | 200 | 18 | P110 | 356 | TAMSA | 860 |  | 910 | 0.1 | 1700 | 535 |  |  | 535 | 180 | 20 | 160 | ok
TPC | 200 | 18 | P110 | 776 | TAMSA | 860 |  | 910 | 0.1 | 1700 | 640 |  |  | 640 | 150 | 24 | 192 | ok
TPC | 200 | 18 | P110 CY | 776 | TAMSA | 860 |  | 910 | 0.1 | 1750 | 655 |  |  | 655 | 180 | 20 | 160 | ok
TPC | 200 | 18 | P110 ICCY | 364 | TAMSA | 860 |  | 910 | 0.1 | 1800 | 613 |  |  | 613 | 180 | 20 | 160 | ok
TPC | 200 | 18 | P110 ICCY | 776 | TAMSA | 860 |  | 910 | 0.1 | 1750 | 615 |  |  | 615 | 180 | 20 | 160 | ok
TPC | 200 | 18 | P110 ICCY | 654 | TAMSA | 860 |  | 910 | 0.1 | 1750 | 530 |  |  | 530 | 240 | 15 | 120 | ok
TPC | 200 | 18 | P110 ICCY | 364 | TAMSA | 860 |  | 910 | 0.1 | 1750 | 530 |  |  | 530 | 240 | 15 | 120 | ok
TPC | 200 | 18 | N80 | 364 | TAMSA | 860 |  | 910 | 0.1 | 1600 | 675 |  |  | 675 | 170 | 21.17647 | 169.4118 | ok
TPC | 200 | 18 | L80 | 364 | TAMSA | 860 |  | 910 | 0.1 | 1600 | 700 |  |  | 700 | 184 | 19.56522 | 156.5217 | ok
TPC | 200 | 20 | P110 ICCY | 776 | TAMSA | 860 |  | 910 | 0.1 | 1650 | 615 |  |  | 615 | 190 | 18.94737 | 151.5789 | ok
TPC | 200.03 | 18.01 | N80 | 739 | SIDERCA | 860 |  | 910 | 0.1 | 1700 | 655 |  |  | 655 | 170 | 21.17647 | 169.4118 | ok
TPC | 200.5 | 18 | N80 | 654 | TAMSA | 860 |  | 910 | 0.1 | 1700 | 665 |  |  | 665 | 172 | 20.93023 | 167.4419 | ok
TPC | 201 | 18 | P110 ICCY | 654 | TAMSA | 860 |  | 910 | 0.1 | 1750 | 535 |  |  | 535 | 212 | 16.98113 | 135.8491 | ok
TPC | 201 | 18 | N80 | 654 | TAMSA | 860 |  | 910 | 0.1 | 1700 | 670 |  |  | 670 | 170 | 21.17647 | 169.4118 | ok
TPC | 216.7 | 20.4 | P110 ICCY | 776 | TAMSA | 860 |  | 910 | 0.1 | 1800 | 615 |  |  | 615 | 200 | 18 | 144 | ok
PSL1
Note on E8: Clave no optima para ICY
Note on E11: Solo calificación 2022 Bajo CPK
Note on E20: Clave ya no utilizada
Note on E21: Clave ya no utilizada
Note on E34: Clave ya no utilizada
Note on E35: Clave ya no utilizada
Note on E39: Solo calificación. 2022 Falló
Note on F45: 2018 Última Prod
Note on F46: 2018 última Prod.
Note on F56: 2020 Última Prod
Note on E59: Última prod 2018
Note on F65: 2019 ultima prod.
Note on F68: 2020 ultima prod.
Note on E72: Última prod 2018
Note on F72: Última prod 2018
Note on L78: Pdte por confirmar
Note on F79: 2021 última Prod. Solo calificación
Note on E83: Última prod 2019
Note on E91: Última prod 2019

## PTEC (hidden)
Count of GRADE | Column Labels
Row Labels | J55 | L80 | L80 CR1 | L80 D10 | L80 ICY | N80 | N80 CR1 | P110 | P110 CCYH | P110 CY | P110 CY | P110 IC | P110 ICCY | TN 95HC | TN110 HC | Grand Total | Producto Critico | Comentario | Recomendación
CAS |  | 17 | 2 |  | 1 | 21 | 1 | 22 |  |  |  | 1 | 13 | 1 | 3 | 82
214 |  | 2 |  |  |  | 1 |  | 1 | [7 empty] | 4
302 |  |  | 2 |  | 1 |  | 1 | [8 empty] | 4
350 |  | 8 |  |  |  | 10 |  | 9 |  |  |  |  | 1 |  |  | 28 | 5 x 0.304 | Temperatura de proceso 490°C.
356 |  | 1 | [9 empty] | 1 | 2 |  |  | 4 | 7 x 0.317 ¦ 7 x 0.362 | Temperatura de proceso 490°C
360 | [5 empty] | 3 |  | 3 |  |  |  |  | 1 |  |  | 7
364 |  | 1 |  |  |  | 2 |  | 1 |  |  |  |  | 4 |  | 2 | 10
431 | [5 empty] | 1 |  | 2 |  |  |  |  | 1 |  |  | 4
701 |  | 4 |  |  |  | 4 |  | 4 |  |  |  |  | 2 |  |  | 14 | 7 x 0.317 ¦ 7 x 0.362 | Temperatura de proceso 490°C.
704 | [12 empty] | 2 |  |  | 2
710 |  | 1 | [13 empty] | 1
868 | [7 empty] | 1 | [7 empty] | 1
939 | [7 empty] | 1 | [5 empty] | 1 | 1 | 3
TPC |  | 35 | 1 | 1 | 8 | 37 | 1 | 15 | 1 | 23 | 2 |  | 85 |  |  | 209
310 | [5 empty] | 1 | [6 empty] | 2 |  |  | 3
356 |  | 2 |  |  |  | 1 |  | 2 |  |  |  |  | 1 |  |  | 6
364 |  | 5 |  |  | 1 | 8 |  | 2 | 1 | 1 |  |  | 15 |  |  | 33
643 | [9 empty] | 3 |  |  | 3 |  |  | 6
647 | [7 empty] | 1 |  |  | 1 |  | 3 |  |  | 5
654 |  | 10 |  | 1 | 1 | 12 |  | 2 |  | 10 |  |  | 22 |  |  | 58 |  | Clave no apta para grado P110 ICY.
739 |  | 2 |  |  |  | 2 |  |  |  | 1 |  |  | 6 |  |  | 11
757 | [5 empty] | 1 |  | 3 |  |  |  |  | 6 |  |  | 10
763 |  | 1 | [13 empty] | 1
776 |  | 15 | 1 |  | 6 | 12 | 1 | 5 |  | 7 |  |  | 24 |  |  | 71 | - | Esta clave exige temperaturas >730°C. Recomendable seguimiento (posible reaustenizado del material).
812 | [9 empty] | 1 | 1 |  | 3 |  |  | 5
TUB | 2 | 7 |  |  |  | 10 |  | 2 | [7 empty] | 21
350 |  | 2 |  |  |  | 3 |  | 1 | [7 empty] | 6
431 | [5 empty] | 1 | [9 empty] | 1
701 |  | 3 |  |  |  | 3 |  | 1 | [7 empty] | 7 | 2.875 | Química no optima para grado L80 en general. Falla en propiedades (dispersión YS alta)
TC14 | 2 | 2 |  |  |  | 3 | [9 empty] | 7
Grand Total | 2 | 59 | 3 | 1 | 9 | 68 | 2 | 39 | 1 | 23 | 2 | 1 | 98 | 1 | 3 | 312

## Sheet1 (hidden)
tipo | Producto (OD x WT , Grade, Steel) | Temp°C | Tc (Seg) | Ya estaba? SI/NO
CAS | 139.7mm x 12.09mm P110 clave 350 | 525 | 84 | NO
CAS | 177.8mm x 6.91mm N80 clave 350 | 655 | 65 | SI
CAS | 177.8mm x 8.05mm N80 clave 704 | 720 | 64 | SI
CAS | 177.8mm x 9.19mm L80 clave 704 | 725 | 90 | SI
CAS | 244.48mm x 13.84mm P110 clave 704 | 670 | 115 | NO
CAS | 244.48mm x 11.98mm L80 clave 356 | 710 | 118 | NO
TPC | 127.5mm x 15.5mm P110 ICY clave 776 | 630 | 126 | NO
TPC | 152.4 x 17.3mm P110 CY clave 643 | 665 | 156 | NO